## Data
Týždeň | Lis | Forma | Zmena | Produkt | Materiál | Dodávateľ granulátu | Vyrobené ks | Zmetky ks | Hlavná príčina zmetkov | Teplota formy °C | Čas cyklu s | Počet operátorov
KW27 | L03 | F-10 | A | CC-80 | PP-TD20 | Polymera GmbH | 11420 | 25 | Netesnosť pri skúške | 78.5 | 24.4 | 2
KW27 | L03 | F-10 | B | CC-80 | PP-TD20 | Polymera GmbH | 10096 | 18 | Netesnosť pri skúške | 78 | 30.4 | 1
KW27 | L03 | F-10 | C | CC-80 | PP-TD20 | Polymera GmbH | 9734 | 22 | Otrepy | 90.9 | 29.9 | 1
KW27 | L05 | F-14 | A | OC-110 | PA66-GF30 | Polymera GmbH | 9443 | 17 | Studený spoj | 87.9 | 25 | 1
KW27 | L05 | F-14 | B | OC-110 | PA66-GF30 | Polymera GmbH | 11355 | 34 | Nedostrek | 83.2 | 30.6 | 1
KW27 | L05 | F-14 | C | OC-110 | PA66-GF30 | Polymera GmbH | 11600 | 23 | Deformácia | 82.5 | 30.8 | 2
KW27 | L07 | F-18 | A | AB-32 | PA66-GF30 | Granoplast a.s. | 10989 | 37 | Pripálenie | 82.4 | 29 | 2
KW27 | L07 | F-18 | B | AB-32 | PA66-GF30 | Granoplast a.s. | 11713 | 29 | Studený spoj | 89.4 | 26.6 | 2
KW27 | L07 | F-18 | C | AB-32 | PA66-GF30 | Granoplast a.s. | 10406 | 94 | Studený spoj | 83.5 | 31 | 2
KW27 | L09 | F-22 | A | TC-250 | POM | Eurocompound S.p.A. | 9332 | 19 | Deformácia | 97.2 | 30.8 | 1
KW27 | L09 | F-22 | B | TC-250 | POM | Eurocompound S.p.A. | 11516 | 22 | Netesnosť pri skúške | 89.4 | 29.2 | 1
KW27 | L09 | F-22 | C | TC-250 | POM | Eurocompound S.p.A. | 10620 | 34 | Otrepy | 94.4 | 30.7 | 2
KW27 | L11 | F-26 | A | BV-15 | PA66-GF30 | Granoplast a.s. | 10575 | 26 | Deformácia | 80.9 | 28.9 | 1
KW27 | L11 | F-26 | B | BV-15 | PA66-GF30 | Granoplast a.s. | 10251 | 30 | Pripálenie | 78 | 26.7 | 2
KW27 | L11 | F-26 | C | BV-15 | PA66-GF30 | Granoplast a.s. | 10918 | 34 | Netesnosť pri skúške | 84.9 | 26.7 | 2
KW28 | L03 | F-10 | A | CC-80 | PP-TD20 | Polymera GmbH | 10737 | 21 | Netesnosť pri skúške | 89 | 28 | 2
KW28 | L03 | F-10 | B | CC-80 | PP-TD20 | Polymera GmbH | 10123 | 21 | Nedostrek | 89.2 | 24.2 | 1
KW28 | L03 | F-10 | C | CC-80 | PP-TD20 | Polymera GmbH | 10505 | 23 | Nedostrek | 79 | 25.2 | 1
KW28 | L05 | F-14 | A | OC-110 | PA66-GF30 | Polymera GmbH | 9859 | 28 | Studený spoj | 91.2 | 30.8 | 1
KW28 | L05 | F-14 | B | OC-110 | PA66-GF30 | Polymera GmbH | 11633 | 37 | Netesnosť pri skúške | 87.9 | 27 | 2
KW28 | L05 | F-14 | C | OC-110 | PA66-GF30 | Polymera GmbH | 9875 | 26 | Netesnosť pri skúške | 80.2 | 24.7 | 1
KW28 | L07 | F-18 | A | AB-32 | PA66-GF30 | Granoplast a.s. | 9978 | 29 | Pripálenie | 85.6 | 28.6 | 1
KW28 | L07 | F-18 | B | AB-32 | PA66-GF30 | Granoplast a.s. | 10172 | 27 | Studený spoj | 89.8 | 25.1 | 1
KW28 | L07 | F-18 | C | AB-32 | PA66-GF30 | Granoplast a.s. | 9215 | 71 | Netesnosť pri skúške | 86.4 | 25.4 | 1
KW28 | L09 | F-22 | A | TC-250 | POM | Eurocompound S.p.A. | 10047 | 20 | Deformácia | 97.8 | 27.3 | 1
KW28 | L09 | F-22 | B | TC-250 | POM | Eurocompound S.p.A. | 10463 | 30 | Netesnosť pri skúške | 92.9 | 28.6 | 1
KW28 | L09 | F-22 | C | TC-250 | POM | Eurocompound S.p.A. | 11428 | 27 | Deformácia | 96.9 | 26.6 | 1
KW28 | L11 | F-26 | A | BV-15 | PA66-GF30 | Granoplast a.s. | 9382 | 20 | Netesnosť pri skúške | 81.7 | 29.9 | 2
KW28 | L11 | F-26 | B | BV-15 | PA66-GF30 | Granoplast a.s. | 9452 | 19 | Pripálenie | 87.3 | 24.6 | 1
KW28 | L11 | F-26 | C | BV-15 | PA66-GF30 | Granoplast a.s. | 11417 | 27 | Studený spoj | 81.2 | 24.4 | 1
KW29 | L03 | F-10 | A | CC-80 | PP-TD20 | Polymera GmbH | 11340 | 27 | Studený spoj | 87.6 | 30.6 | 2
KW29 | L03 | F-10 | B | CC-80 | PP-TD20 | Polymera GmbH | 10165 | 25 | Nedostrek | 83.5 | 30 | 1
KW29 | L03 | F-10 | C | CC-80 | PP-TD20 | Polymera GmbH | 11256 | 29 | Studený spoj | 89.2 | 28.7 | 2
KW29 | L05 | F-14 | A | OC-110 | PA66-GF30 | Polymera GmbH | 9803 | 19 | Netesnosť pri skúške | 80.4 | 30.9 | 1
KW29 | L05 | F-14 | B | OC-110 | PA66-GF30 | Polymera GmbH | 9989 | 20 | Netesnosť pri skúške | 79.1 | 28.8 | 1
KW29 | L05 | F-14 | C | OC-110 | PA66-GF30 | Polymera GmbH | 11769 | 24 | Studený spoj | 81.6 | 30.4 | 1
KW29 | L07 | F-18 | A | AB-32 | PA66-GF30 | Granoplast a.s. | 9556 | 26 | Deformácia | 90 | 27.6 | 1
KW29 | L07 | F-18 | B | AB-32 | PA66-GF30 | Granoplast a.s. | 11752 | 37 | Nedostrek | 83.8 | 25 | 2
KW29 | L07 | F-18 | C | AB-32 | PA66-GF30 | Granoplast a.s. | 11586 | 111 | Studený spoj | 88.9 | 29.5 | 2
KW29 | L09 | F-22 | A | TC-250 | POM | Eurocompound S.p.A. | 10608 | 32 | Deformácia | 91.8 | 27.4 | 2
KW29 | L09 | F-22 | B | TC-250 | POM | Eurocompound S.p.A. | 11137 | 21 | Deformácia | 92 | 28.3 | 2
KW29 | L09 | F-22 | C | TC-250 | POM | Eurocompound S.p.A. | 10845 | 20 | Deformácia | 94.9 | 24.3 | 1
KW29 | L11 | F-26 | A | BV-15 | PA66-GF30 | Granoplast a.s. | 10300 | 31 | Nedostrek | 82.7 | 29.6 | 1
KW29 | L11 | F-26 | B | BV-15 | PA66-GF30 | Granoplast a.s. | 10348 | 31 | Pripálenie | 87.6 | 30.8 | 1
KW29 | L11 | F-26 | C | BV-15 | PA66-GF30 | Granoplast a.s. | 9750 | 22 | Pripálenie | 84.2 | 29.8 | 1
KW30 | L03 | F-10 | A | CC-80 | PP-TD20 | Polymera GmbH | 10907 | 29 | Nedostrek | 80.6 | 25.5 | 1
KW30 | L03 | F-10 | B | CC-80 | PP-TD20 | Polymera GmbH | 11184 | 32 | Deformácia | 89.5 | 27.6 | 1
KW30 | L03 | F-10 | C | CC-80 | PP-TD20 | Polymera GmbH | 9468 | 21 | Studený spoj | 83.6 | 29.5 | 2
KW30 | L05 | F-14 | A | OC-110 | PA66-GF30 | Polymera GmbH | 11529 | 21 | Otrepy | 90.3 | 25.4 | 1
KW30 | L05 | F-14 | B | OC-110 | PA66-GF30 | Polymera GmbH | 10221 | 19 | Nedostrek | 90.9 | 28.9 | 1
KW30 | L05 | F-14 | C | OC-110 | PA66-GF30 | Polymera GmbH | 10708 | 32 | Studený spoj | 83.6 | 30.5 | 2
KW30 | L07 | F-18 | A | AB-32 | PA66-GF30 | Granoplast a.s. | 9325 | 26 | Netesnosť pri skúške | 80.5 | 30.1 | 2
KW30 | L07 | F-18 | B | AB-32 | PA66-GF30 | Granoplast a.s. | 11458 | 27 | Deformácia | 88.5 | 28.8 | 1
KW30 | L07 | F-18 | C | AB-32 | PA66-GF30 | Granoplast a.s. | 9312 | 68 | Netesnosť pri skúške | 91.5 | 30 | 2
KW30 | L09 | F-22 | A | TC-250 | POM | Eurocompound S.p.A. | 10122 | 28 | Deformácia | 94.5 | 27.6 | 2
KW30 | L09 | F-22 | B | TC-250 | POM | Eurocompound S.p.A. | 9236 | 23 | Otrepy | 94.5 | 28.2 | 1
KW30 | L09 | F-22 | C | TC-250 | POM | Eurocompound S.p.A. | 10116 | 22 | Deformácia | 95.1 | 29 | 1
KW30 | L11 | F-26 | A | BV-15 | PA66-GF30 | Granoplast a.s. | 10935 | 33 | Deformácia | 84.4 | 25.5 | 1
KW30 | L11 | F-26 | B | BV-15 | PA66-GF30 | Granoplast a.s. | 11332 | 33 | Netesnosť pri skúške | 86.2 | 24.1 | 2
KW30 | L11 | F-26 | C | BV-15 | PA66-GF30 | Granoplast a.s. | 10732 | 28 | Studený spoj | 86.5 | 26.1 | 1
KW31 | L03 | F-10 | A | CC-80 | PP-TD20 | Polymera GmbH | 11173 | 21 | Deformácia | 87 | 30 | 1
KW31 | L03 | F-10 | B | CC-80 | PP-TD20 | Polymera GmbH | 10423 | 22 | Studený spoj | 88.7 | 30.3 | 2
KW31 | L03 | F-10 | C | CC-80 | PP-TD20 | Polymera GmbH | 10855 | 30 | Pripálenie | 80 | 24.2 | 1
KW31 | L05 | F-14 | A | OC-110 | PA66-GF30 | Polymera GmbH | 10410 | 23 | Netesnosť pri skúške | 83.7 | 29.2 | 2
KW31 | L05 | F-14 | B | OC-110 | PA66-GF30 | Polymera GmbH | 11543 | 34 | Deformácia | 88.2 | 25.6 | 2
KW31 | L05 | F-14 | C | OC-110 | PA66-GF30 | Polymera GmbH | 11148 | 34 | Pripálenie | 83 | 26.1 | 1
KW31 | L07 | F-18 | A | AB-32 | PA66-GF30 | Granoplast a.s. | 11486 | 27 | Otrepy | 88.4 | 29.1 | 2
KW31 | L07 | F-18 | B | AB-32 | PA66-GF30 | Granoplast a.s. | 9949 | 33 | Pripálenie | 79.3 | 26.5 | 2
KW31 | L07 | F-18 | C | AB-32 | PA66-GF30 | Granoplast a.s. | 10457 | 99 | Netesnosť pri skúške | 86.2 | 27.2 | 1
KW31 | L09 | F-22 | A | TC-250 | POM | Eurocompound S.p.A. | 11127 | 21 | Pripálenie | 93.8 | 30.6 | 1
KW31 | L09 | F-22 | B | TC-250 | POM | Eurocompound S.p.A. | 11134 | 34 | Studený spoj | 89.2 | 28.8 | 2
KW31 | L09 | F-22 | C | TC-250 | POM | Eurocompound S.p.A. | 10422 | 25 | Otrepy | 89.4 | 25.4 | 1
KW31 | L11 | F-26 | A | BV-15 | PA66-GF30 | Granoplast a.s. | 11532 | 35 | Netesnosť pri skúške | 80 | 30 | 1
KW31 | L11 | F-26 | B | BV-15 | PA66-GF30 | Granoplast a.s. | 9531 | 24 | Pripálenie | 91.8 | 26.2 | 1
KW31 | L11 | F-26 | C | BV-15 | PA66-GF30 | Granoplast a.s. | 9219 | 22 | Otrepy | 88.7 | 25.2 | 1
KW32 | L03 | F-10 | A | CC-80 | PP-TD20 | Polymera GmbH | 11205 | 32 | Nedostrek | 79.8 | 27 | 1
KW32 | L03 | F-10 | B | CC-80 | PP-TD20 | Polymera GmbH | 10852 | 26 | Netesnosť pri skúške | 83.4 | 24.3 | 1
KW32 | L03 | F-10 | C | CC-80 | PP-TD20 | Polymera GmbH | 10728 | 34 | Deformácia | 88.6 | 27.7 | 1
KW32 | L05 | F-14 | A | OC-110 | PA66-GF30 | Polymera GmbH | 9216 | 25 | Otrepy | 81.2 | 30.1 | 1
KW32 | L05 | F-14 | B | OC-110 | PA66-GF30 | Polymera GmbH | 9728 | 19 | Studený spoj | 86.2 | 25.2 | 1
KW32 | L05 | F-14 | C | OC-110 | PA66-GF30 | Polymera GmbH | 10421 | 33 | Netesnosť pri skúške | 88.2 | 28.2 | 1
KW32 | L07 | F-18 | A | AB-32 | PA66-GF30 | Granoplast a.s. | 10976 | 37 | Deformácia | 91.9 | 27.4 | 1
KW32 | L07 | F-18 | B | AB-32 | PA66-GF30 | Granoplast a.s. | 9875 | 33 | Netesnosť pri skúške | 78.3 | 25.6 | 1
KW32 | L07 | F-18 | C | AB-32 | PA66-GF30 | Granoplast a.s. | 10065 | 86 | Netesnosť pri skúške | 83.1 | 28.6 | 1
KW32 | L09 | F-22 | A | TC-250 | POM | Eurocompound S.p.A. | 10736 | 32 | Deformácia | 95.7 | 28.4 | 2
KW32 | L09 | F-22 | B | TC-250 | POM | Eurocompound S.p.A. | 9396 | 26 | Pripálenie | 96.4 | 24.3 | 1
KW32 | L09 | F-22 | C | TC-250 | POM | Eurocompound S.p.A. | 10907 | 26 | Nedostrek | 93.5 | 27.3 | 1
KW32 | L11 | F-26 | A | BV-15 | PA66-GF30 | Granoplast a.s. | 10041 | 28 | Pripálenie | 78.1 | 26.9 | 1
KW32 | L11 | F-26 | B | BV-15 | PA66-GF30 | Granoplast a.s. | 11331 | 25 | Studený spoj | 87.8 | 26.9 | 1
KW32 | L11 | F-26 | C | BV-15 | PA66-GF30 | Granoplast a.s. | 11295 | 32 | Nedostrek | 82 | 29.5 | 1
KW33 | L03 | F-10 | A | CC-80 | PP-TD20 | Polymera GmbH | 10013 | 27 | Deformácia | 89.6 | 30.8 | 1
KW33 | L03 | F-10 | B | CC-80 | PP-TD20 | Polymera GmbH | 10878 | 24 | Nedostrek | 85.7 | 30.4 | 2
KW33 | L03 | F-10 | C | CC-80 | PP-TD20 | Polymera GmbH | 11168 | 25 | Nedostrek | 78.2 | 24.6 | 1
KW33 | L05 | F-14 | A | OC-110 | PA66-GF30 | Polymera GmbH | 11551 | 32 | Otrepy | 91.3 | 29.5 | 1
KW33 | L05 | F-14 | B | OC-110 | PA66-GF30 | Polymera GmbH | 9614 | 29 | Pripálenie | 81.2 | 30.9 | 1
KW33 | L05 | F-14 | C | OC-110 | PA66-GF30 | Polymera GmbH | 10281 | 25 | Nedostrek | 89.4 | 30.1 | 1
KW33 | L07 | F-18 | A | AB-32 | PA66-GF30 | Granoplast a.s. | 10675 | 27 | Pripálenie | 79.6 | 30 | 1
KW33 | L07 | F-18 | B | AB-32 | PA66-GF30 | Granoplast a.s. | 9239 | 28 | Otrepy | 82.6 | 30.3 | 2
KW33 | L07 | F-18 | C | AB-32 | PA66-GF30 | Granoplast a.s. | 10298 | 73 | Otrepy | 79.6 | 26.8 | 1
KW33 | L09 | F-22 | A | TC-250 | POM | Eurocompound S.p.A. | 10313 | 31 | Pripálenie | 96.5 | 29.6 | 2
KW33 | L09 | F-22 | B | TC-250 | POM | Eurocompound S.p.A. | 9883 | 19 | Pripálenie | 95.3 | 30.9 | 1
KW33 | L09 | F-22 | C | TC-250 | POM | Eurocompound S.p.A. | 9624 | 23 | Studený spoj | 92.8 | 28 | 1
KW33 | L11 | F-26 | A | BV-15 | PA66-GF30 | Granoplast a.s. | 9942 | 26 | Deformácia | 86.6 | 30 | 2
KW33 | L11 | F-26 | B | BV-15 | PA66-GF30 | Granoplast a.s. | 9735 | 24 | Netesnosť pri skúške | 79.6 | 26.9 | 1
KW33 | L11 | F-26 | C | BV-15 | PA66-GF30 | Granoplast a.s. | 9459 | 20 | Deformácia | 78.2 | 30.1 | 2
KW34 | L03 | F-10 | A | CC-80 | PP-TD20 | Polymera GmbH | 11561 | 33 | Otrepy | 91.7 | 28.7 | 1
KW34 | L03 | F-10 | B | CC-80 | PP-TD20 | Polymera GmbH | 11326 | 29 | Pripálenie | 86.7 | 27 | 2
KW34 | L03 | F-10 | C | CC-80 | PP-TD20 | Polymera GmbH | 10218 | 25 | Pripálenie | 87.5 | 26.7 | 2
KW34 | L05 | F-14 | A | OC-110 | PA66-GF30 | Polymera GmbH | 11710 | 22 | Pripálenie | 91.1 | 27.5 | 1
KW34 | L05 | F-14 | B | OC-110 | PA66-GF30 | Polymera GmbH | 11230 | 34 | Nedostrek | 88.5 | 26.2 | 1
KW34 | L05 | F-14 | C | OC-110 | PA66-GF30 | Polymera GmbH | 10339 | 19 | Otrepy | 85.7 | 26.7 | 1
KW34 | L07 | F-18 | A | AB-32 | PA66-GF30 | Granoplast a.s. | 9522 | 30 | Netesnosť pri skúške | 79.2 | 27.5 | 1
KW34 | L07 | F-18 | B | AB-32 | PA66-GF30 | Granoplast a.s. | 9686 | 30 | Nedostrek | 79.4 | 26.9 | 2
KW34 | L07 | F-18 | C | AB-32 | PA66-GF30 | Granoplast a.s. | 11449 | 81 | Netesnosť pri skúške | 86.7 | 26.1 | 2
KW34 | L09 | F-22 | A | TC-250 | POM | Eurocompound S.p.A. | 11503 | 24 | Pripálenie | 92.6 | 26.4 | 1
KW34 | L09 | F-22 | B | TC-250 | POM | Eurocompound S.p.A. | 10113 | 30 | Deformácia | 93.6 | 28.3 | 1
KW34 | L09 | F-22 | C | TC-250 | POM | Eurocompound S.p.A. | 10688 | 30 | Nedostrek | 89 | 28.6 | 1
KW34 | L11 | F-26 | A | BV-15 | PA66-GF30 | Granoplast a.s. | 10598 | 24 | Pripálenie | 91.5 | 26 | 2
KW34 | L11 | F-26 | B | BV-15 | PA66-GF30 | Granoplast a.s. | 10731 | 30 | Nedostrek | 90.6 | 27.4 | 2
KW34 | L11 | F-26 | C | BV-15 | PA66-GF30 | Granoplast a.s. | 10876 | 21 | Studený spoj | 80.7 | 24.8 | 1
KW35 | L03 | F-10 | A | CC-80 | PP-TD20 | Polymera GmbH | 10083 | 25 | Otrepy | 88 | 24.8 | 1
KW35 | L03 | F-10 | B | CC-80 | PP-TD20 | Polymera GmbH | 9390 | 29 | Pripálenie | 86.2 | 29.4 | 1
KW35 | L03 | F-10 | C | CC-80 | PP-TD20 | Polymera GmbH | 11073 | 30 | Studený spoj | 79.9 | 27.5 | 2
KW35 | L05 | F-14 | A | OC-110 | PA66-GF30 | Polymera GmbH | 9398 | 24 | Netesnosť pri skúške | 89.7 | 27.4 | 2
KW35 | L05 | F-14 | B | OC-110 | PA66-GF30 | Polymera GmbH | 9925 | 27 | Otrepy | 88.2 | 24.9 | 1
KW35 | L05 | F-14 | C | OC-110 | PA66-GF30 | Polymera GmbH | 11659 | 31 | Deformácia | 85.1 | 26.7 | 2
KW35 | L07 | F-18 | A | AB-32 | PA66-GF30 | Granoplast a.s. | 10216 | 34 | Deformácia | 84.3 | 24.9 | 1
KW35 | L07 | F-18 | B | AB-32 | PA66-GF30 | Granoplast a.s. | 11667 | 36 | Deformácia | 89.8 | 27.8 | 1
KW35 | L07 | F-18 | C | AB-32 | PA66-GF30 | Granoplast a.s. | 11467 | 85 | Netesnosť pri skúške | 82.1 | 26.4 | 2
KW35 | L09 | F-22 | A | TC-250 | POM | Eurocompound S.p.A. | 9743 | 31 | Pripálenie | 97.8 | 25.2 | 2
KW35 | L09 | F-22 | B | TC-250 | POM | Eurocompound S.p.A. | 10520 | 29 | Deformácia | 93.6 | 28.1 | 2
KW35 | L09 | F-22 | C | TC-250 | POM | Eurocompound S.p.A. | 10909 | 30 | Studený spoj | 90.9 | 29.9 | 1
KW35 | L11 | F-26 | A | BV-15 | PA66-GF30 | Granoplast a.s. | 11341 | 22 | Netesnosť pri skúške | 80 | 28.7 | 1
KW35 | L11 | F-26 | B | BV-15 | PA66-GF30 | Granoplast a.s. | 10293 | 29 | Otrepy | 91.8 | 28.8 | 1
KW35 | L11 | F-26 | C | BV-15 | PA66-GF30 | Granoplast a.s. | 9454 | 26 | Deformácia | 80.9 | 27.8 | 1
KW36 | L03 | F-10 | A | CC-80 | PP-TD20 | Polymera GmbH | 11053 | 21 | Pripálenie | 88.4 | 30.1 | 2
KW36 | L03 | F-10 | B | CC-80 | PP-TD20 | Polymera GmbH | 11498 | 27 | Studený spoj | 89 | 29.6 | 1
KW36 | L03 | F-10 | C | CC-80 | PP-TD20 | Polymera GmbH | 9392 | 29 | Netesnosť pri skúške | 83.8 | 29.5 | 2
KW36 | L05 | F-14 | A | OC-110 | PA66-GF30 | Polymera GmbH | 10480 | 33 | Nedostrek | 78.2 | 25.8 | 2
KW36 | L05 | F-14 | B | OC-110 | PA66-GF30 | Polymera GmbH | 11014 | 33 | Pripálenie | 87.9 | 28.5 | 2
KW36 | L05 | F-14 | C | OC-110 | PA66-GF30 | Polymera GmbH | 11438 | 32 | Otrepy | 88.9 | 30.8 | 1
KW36 | L07 | F-18 | A | AB-32 | PA66-GF30 | Granoplast a.s. | 11038 | 33 | Otrepy | 91.5 | 29.1 | 1
KW36 | L07 | F-18 | B | AB-32 | PA66-GF30 | Granoplast a.s. | 10745 | 27 | Deformácia | 79.8 | 28.1 | 1
KW36 | L07 | F-18 | C | AB-32 | PA66-GF30 | Granoplast a.s. | 9223 | 82 | Netesnosť pri skúške | 80.2 | 26.3 | 1
KW36 | L09 | F-22 | A | TC-250 | POM | Eurocompound S.p.A. | 11761 | 31 | Pripálenie | 91 | 29.5 | 2
KW36 | L09 | F-22 | B | TC-250 | POM | Eurocompound S.p.A. | 10666 | 20 | Pripálenie | 91.2 | 25.5 | 1
KW36 | L09 | F-22 | C | TC-250 | POM | Eurocompound S.p.A. | 11332 | 21 | Studený spoj | 89.6 | 27.8 | 1
KW36 | L11 | F-26 | A | BV-15 | PA66-GF30 | Granoplast a.s. | 9576 | 22 | Otrepy | 87.3 | 26.3 | 1
KW36 | L11 | F-26 | B | BV-15 | PA66-GF30 | Granoplast a.s. | 10094 | 32 | Studený spoj | 85.4 | 31 | 2
KW36 | L11 | F-26 | C | BV-15 | PA66-GF30 | Granoplast a.s. | 9236 | 18 | Deformácia | 84.2 | 30.3 | 2
KW37 | L03 | F-10 | A | CC-80 | PP-TD20 | Polymera GmbH | 11744 | 25 | Nedostrek | 87.6 | 26.2 | 1
KW37 | L03 | F-10 | B | CC-80 | PP-TD20 | Polymera GmbH | 10780 | 23 | Pripálenie | 82 | 30.4 | 1
KW37 | L03 | F-10 | C | CC-80 | PP-TD20 | Polymera GmbH | 11306 | 33 | Netesnosť pri skúške | 84.8 | 26.1 | 2
KW37 | L05 | F-14 | A | OC-110 | PA66-GF30 | Polymera GmbH | 9988 | 22 | Nedostrek | 91.3 | 25.2 | 2
KW37 | L05 | F-14 | B | OC-110 | PA66-GF30 | Polymera GmbH | 11384 | 21 | Nedostrek | 81 | 28.4 | 1
KW37 | L05 | F-14 | C | OC-110 | PA66-GF30 | Polymera GmbH | 10937 | 32 | Otrepy | 85.5 | 28.9 | 2
KW37 | L07 | F-18 | A | AB-32 | PA66-GF30 | Granoplast a.s. | 10982 | 37 | Pripálenie | 87.6 | 24.2 | 2
KW37 | L07 | F-18 | B | AB-32 | PA66-GF30 | Granoplast a.s. | 10558 | 24 | Otrepy | 89.1 | 27.9 | 2
KW37 | L07 | F-18 | C | AB-32 | PA66-GF30 | Granoplast a.s. | 10132 | 81 | Netesnosť pri skúške | 83.7 | 26.2 | 1
KW37 | L09 | F-22 | A | TC-250 | POM | Eurocompound S.p.A. | 9684 | 25 | Pripálenie | 95.2 | 24.4 | 2
KW37 | L09 | F-22 | B | TC-250 | POM | Eurocompound S.p.A. | 11598 | 22 | Nedostrek | 91.6 | 27.5 | 1
KW37 | L09 | F-22 | C | TC-250 | POM | Eurocompound S.p.A. | 10434 | 28 | Deformácia | 95.7 | 27.1 | 1
KW37 | L11 | F-26 | A | BV-15 | PA66-GF30 | Granoplast a.s. | 9326 | 23 | Studený spoj | 81.1 | 29.2 | 2
KW37 | L11 | F-26 | B | BV-15 | PA66-GF30 | Granoplast a.s. | 10408 | 33 | Otrepy | 82.2 | 30.2 | 2
KW37 | L11 | F-26 | C | BV-15 | PA66-GF30 | Granoplast a.s. | 10728 | 34 | Nedostrek | 85.7 | 27.9 | 1
KW38 | L03 | F-10 | A | CC-80 | PP-TD20 | Polymera GmbH | 9371 | 17 | Studený spoj | 83.5 | 27.8 | 1
KW38 | L03 | F-10 | B | CC-80 | PP-TD20 | Polymera GmbH | 10448 | 22 | Pripálenie | 90.6 | 26.4 | 1
KW38 | L03 | F-10 | C | CC-80 | PP-TD20 | Polymera GmbH | 11299 | 23 | Otrepy | 81.1 | 29.8 | 1
KW38 | L05 | F-14 | A | OC-110 | PA66-GF30 | Polymera GmbH | 9669 | 20 | Studený spoj | 89.9 | 30 | 2
KW38 | L05 | F-14 | B | OC-110 | PA66-GF30 | Polymera GmbH | 11089 | 30 | Nedostrek | 82.1 | 24.5 | 1
KW38 | L05 | F-14 | C | OC-110 | PA66-GF30 | Polymera GmbH | 10008 | 28 | Netesnosť pri skúške | 91.3 | 26.5 | 2
KW38 | L07 | F-18 | A | AB-32 | PA66-GF30 | Granoplast a.s. | 10160 | 30 | Otrepy | 82.4 | 27.2 | 2
KW38 | L07 | F-18 | B | AB-32 | PA66-GF30 | Granoplast a.s. | 10452 | 25 | Studený spoj | 83.1 | 26.2 | 1
KW38 | L07 | F-18 | C | AB-32 | PA66-GF30 | Granoplast a.s. | 9890 | 75 | Netesnosť pri skúške | 88.4 | 27.1 | 1
KW38 | L09 | F-22 | A | TC-250 | POM | Eurocompound S.p.A. | 9750 | 27 | Deformácia | 96.8 | 27.2 | 1
KW38 | L09 | F-22 | B | TC-250 | POM | Eurocompound S.p.A. | 10451 | 26 | Nedostrek | 89.8 | 28.2 | 1
KW38 | L09 | F-22 | C | TC-250 | POM | Eurocompound S.p.A. | 9773 | 30 | Otrepy | 90.6 | 30.2 | 1
KW38 | L11 | F-26 | A | BV-15 | PA66-GF30 | Granoplast a.s. | 9508 | 29 | Studený spoj | 86.8 | 29.7 | 2
KW38 | L11 | F-26 | B | BV-15 | PA66-GF30 | Granoplast a.s. | 10859 | 31 | Otrepy | 90.7 | 27.9 | 2
KW38 | L11 | F-26 | C | BV-15 | PA66-GF30 | Granoplast a.s. | 11410 | 28 | Otrepy | 83.1 | 25.6 | 2